## README
SiO₂ Dry Etch Profile Defect — 3인자 3수준 완전요인(3³) × 2반복 RSM 분석
[목적] CF₄ 단독/100mTorr/50W 현공정에서 발생한 2종 profile defect(상부 Undercut, 하부 Taper)를
실제 SiO₂ RIE/ICP 장비 운전범위 내 3인자 3수준으로 sweep하여 경향성·곡률·최적점을 도출.
[정직성] 실공정 실측 미제공 → 식각 메커니즘 기반 합성 데이터(2차 반응표면 구조로 생성). 실측치 아님.
인자 범위는 문헌·특허의 SiO₂ 식각 장비 운전값에 근거(README 하단 출처).
[인자·수준] 코딩 -1 / 0 / +1
G = CHF₃ 첨가비 : 0% / 20% / 40% (현공정=0%, CF₄단독 → 단방향: passivation은 증가만 가능)
P = Pressure : 50 / 100 / 150 mTorr (현공정=100=중앙)
B = Bias power : 25 / 50 / 75 W (현공정=50=중앙)
고정: Process Temp 30℃, Source Power 50W, EPD + Overetch 10%
[응답] Y1=Undercut(nm, 작을수록 개선) Y2=Sidewall Angle(°, 90=수직)
[구조] 3³=27조건 × 2반복 = 54 run. 완전요인이므로 곡률(2차항)을 직접 추정 → curvature 행 불필요
[시트]
Design_Data : 설계행렬. 코딩·2차항·교호작용 열은 실제수준에서 자동 계산(수식). 응답=파란 입력값.
Regression : LINEST 배열수식으로 2차 회귀계수·R² 실시간 산출(입력 바뀌면 갱신).
ANOVA_* : 각 항의 SS·F·p (typ-II, OLS 2차모형 기준). 유의성 판정.
Optimization: 회귀식 기반 시나리오 예측(현공정 vs 개선안 vs 최적점).
[모델 축소 참고] 두 응답 모두 G×P 비유의. Undercut은 P²·B²도 비유의 → 최종모형에서 제외 가능
(단, 위계원칙상 주효과는 유지).
[출처] SiO₂ RIE 운전범위: CHF₃/CF₄비 100~500%·CF₄ 15~50% (US6432832); Pressure 4~150 mTorr
(ResearchGate ICP SiO₂ etch); Bias 44~55W·70W (Science.gov RIE recipe, US6583065).

## Design_Data
Run | CHF3_% | Press_mTorr | Bias_W | Rep | G | P | B | G² | P² | B² | G·P | G·B | P·B | Undercut_nm | Angle_deg
1 | 0 | 50 | 25 | 1 | -1 | -1 | -1 | 1 | 1 | 1 | 1 | 1 | 1 | 25.3 | 80.87
2 | 0 | 50 | 25 | 2 | -1 | -1 | -1 | 1 | 1 | 1 | 1 | 1 | 1 | 23.14 | 81.3
3 | 0 | 50 | 50 | 1 | -1 | -1 | 0 | 1 | 1 | 0 | 1 | 0 | 0 | 24.27 | 84.3
4 | 0 | 50 | 50 | 2 | -1 | -1 | 0 | 1 | 1 | 0 | 1 | 0 | 0 | 25.3 | 83.42
5 | 0 | 50 | 75 | 1 | -1 | -1 | 1 | 1 | 1 | 1 | 1 | -1 | -1 | 29.42 | 86
6 | 0 | 50 | 75 | 2 | -1 | -1 | 1 | 1 | 1 | 1 | 1 | -1 | -1 | 27.29 | 85.61
7 | 0 | 100 | 25 | 1 | -1 | 0 | -1 | 1 | 0 | 1 | 0 | 1 | 0 | 26.46 | 79.87
8 | 0 | 100 | 25 | 2 | -1 | 0 | -1 | 1 | 0 | 1 | 0 | 1 | 0 | 25.48 | 79.27
9 | 0 | 100 | 50 | 1 | -1 | 0 | 0 | 1 | 0 | 0 | 0 | 0 | 0 | 29.22 | 82.46
10 | 0 | 100 | 50 | 2 | -1 | 0 | 0 | 1 | 0 | 0 | 0 | 0 | 0 | 28.86 | 81.64
11 | 0 | 100 | 75 | 1 | -1 | 0 | 1 | 1 | 0 | 1 | 0 | -1 | 0 | 33.95 | 83.08
12 | 0 | 100 | 75 | 2 | -1 | 0 | 1 | 1 | 0 | 1 | 0 | -1 | 0 | 31.3 | 84.01
13 | 0 | 150 | 25 | 1 | -1 | 1 | -1 | 1 | 1 | 1 | -1 | 1 | -1 | 30.04 | 76.97
14 | 0 | 150 | 25 | 2 | -1 | 1 | -1 | 1 | 1 | 1 | -1 | 1 | -1 | 29.57 | 76.56
15 | 0 | 150 | 50 | 1 | -1 | 1 | 0 | 1 | 1 | 0 | -1 | 0 | 0 | 34.66 | 79.09
16 | 0 | 150 | 50 | 2 | -1 | 1 | 0 | 1 | 1 | 0 | -1 | 0 | 0 | 32.33 | 79.84
17 | 0 | 150 | 75 | 1 | -1 | 1 | 1 | 1 | 1 | 1 | -1 | -1 | 1 | 34.95 | 79.37
18 | 0 | 150 | 75 | 2 | -1 | 1 | 1 | 1 | 1 | 1 | -1 | -1 | 1 | 34.42 | 78.77
19 | 20 | 50 | 25 | 1 | 0 | -1 | -1 | 0 | 1 | 1 | 0 | 0 | 1 | 14.03 | 79.43
20 | 20 | 50 | 25 | 2 | 0 | -1 | -1 | 0 | 1 | 1 | 0 | 0 | 1 | 17.9 | 78.54
21 | 20 | 50 | 50 | 1 | 0 | -1 | 0 | 0 | 1 | 0 | 0 | 0 | 0 | 17.89 | 83.31
22 | 20 | 50 | 50 | 2 | 0 | -1 | 0 | 0 | 1 | 0 | 0 | 0 | 0 | 17.54 | 83.02
23 | 20 | 50 | 75 | 1 | 0 | -1 | 1 | 0 | 1 | 1 | 0 | 0 | -1 | 16.38 | 85.4
24 | 20 | 50 | 75 | 2 | 0 | -1 | 1 | 0 | 1 | 1 | 0 | 0 | -1 | 19.1 | 87.42
25 | 20 | 100 | 25 | 1 | 0 | 0 | -1 | 0 | 0 | 1 | 0 | 0 | 0 | 18.65 | 77.34
26 | 20 | 100 | 25 | 2 | 0 | 0 | -1 | 0 | 0 | 1 | 0 | 0 | 0 | 20.79 | 77.72
27 | 20 | 100 | 50 | 1 | 0 | 0 | 0 | 0 | 0 | 0 | 0 | 0 | 0 | 20.13 | 81.63
28 | 20 | 100 | 50 | 2 | 0 | 0 | 0 | 0 | 0 | 0 | 0 | 0 | 0 | 19.83 | 81.35
29 | 20 | 100 | 75 | 1 | 0 | 0 | 1 | 0 | 0 | 1 | 0 | 0 | 0 | 20.43 | 83.85
30 | 20 | 100 | 75 | 2 | 0 | 0 | 1 | 0 | 0 | 1 | 0 | 0 | 0 | 22.18 | 84.2
31 | 20 | 150 | 25 | 1 | 0 | 1 | -1 | 0 | 1 | 1 | 0 | 0 | -1 | 22.12 | 74.35
32 | 20 | 150 | 25 | 2 | 0 | 1 | -1 | 0 | 1 | 1 | 0 | 0 | -1 | 22.47 | 76.15
33 | 20 | 150 | 50 | 1 | 0 | 1 | 0 | 0 | 1 | 0 | 0 | 0 | 0 | 24.3 | 77.96
34 | 20 | 150 | 50 | 2 | 0 | 1 | 0 | 0 | 1 | 0 | 0 | 0 | 0 | 23.25 | 77.87
35 | 20 | 150 | 75 | 1 | 0 | 1 | 1 | 0 | 1 | 1 | 0 | 0 | 1 | 27.21 | 79.11
36 | 20 | 150 | 75 | 2 | 0 | 1 | 1 | 0 | 1 | 1 | 0 | 0 | 1 | 29.55 | 79.56
37 | 40 | 50 | 25 | 1 | 1 | -1 | -1 | 1 | 1 | 1 | -1 | -1 | 1 | 11.24 | 75.82
38 | 40 | 50 | 25 | 2 | 1 | -1 | -1 | 1 | 1 | 1 | -1 | -1 | 1 | 13.05 | 74.99
39 | 40 | 50 | 50 | 1 | 1 | -1 | 0 | 1 | 1 | 0 | -1 | 0 | 0 | 11.73 | 81.67
40 | 40 | 50 | 50 | 2 | 1 | -1 | 0 | 1 | 1 | 0 | -1 | 0 | 0 | 11.05 | 80.41
41 | 40 | 50 | 75 | 1 | 1 | -1 | 1 | 1 | 1 | 1 | -1 | 1 | -1 | 12.95 | 86.15
42 | 40 | 50 | 75 | 2 | 1 | -1 | 1 | 1 | 1 | 1 | -1 | 1 | -1 | 12.64 | 85.24
43 | 40 | 100 | 25 | 1 | 1 | 0 | -1 | 1 | 0 | 1 | 0 | -1 | 0 | 13.55 | 73.7
44 | 40 | 100 | 25 | 2 | 1 | 0 | -1 | 1 | 0 | 1 | 0 | -1 | 0 | 13.41 | 74.65
45 | 40 | 100 | 50 | 1 | 1 | 0 | 0 | 1 | 0 | 0 | 0 | 0 | 0 | 16.49 | 79.73
46 | 40 | 100 | 50 | 2 | 1 | 0 | 0 | 1 | 0 | 0 | 0 | 0 | 0 | 15.21 | 79.74
47 | 40 | 100 | 75 | 1 | 1 | 0 | 1 | 1 | 0 | 1 | 0 | 1 | 0 | 15.78 | 82.96
48 | 40 | 100 | 75 | 2 | 1 | 0 | 1 | 1 | 0 | 1 | 0 | 1 | 0 | 14.92 | 82.97
49 | 40 | 150 | 25 | 1 | 1 | 1 | -1 | 1 | 1 | 1 | 1 | -1 | -1 | 21.04 | 72.13
50 | 40 | 150 | 25 | 2 | 1 | 1 | -1 | 1 | 1 | 1 | 1 | -1 | -1 | 17.66 | 71.46
51 | 40 | 150 | 50 | 1 | 1 | 1 | 0 | 1 | 1 | 0 | 1 | 0 | 0 | 18.18 | 76.49
52 | 40 | 150 | 50 | 2 | 1 | 1 | 0 | 1 | 1 | 0 | 1 | 0 | 0 | 19.81 | 75.58
53 | 40 | 150 | 75 | 1 | 1 | 1 | 1 | 1 | 1 | 1 | 1 | 1 | 1 | 21.73 | 78.82
54 | 40 | 150 | 75 | 2 | 1 | 1 | 1 | 1 | 1 | 1 | 1 | 1 | 1 | 22.95 | 79.18
파란 = 합성 응답(입력) · 나머지 코딩/2차/교호작용 열은 실제수준에서 자동계산

## ANOVA_Undercut
ANOVA — Undercut (nm)
OLS 2차모형 · R²=0.970 · typ-II SS. (고정 합성데이터의 분석 출력값)
Source | SS | df | F | p-value | 유의(95%)
G (CHF₃) | 1634.45 | 1 | 997.21 | 0 | ○
P (Press) | 513.929 | 1 | 313.56 | 0 | ○
B (Bias) | 104.21 | 1 | 63.58 | 0 | ○
G² | 35.421 | 1 | 21.61 | 0 | ○
P² | 4.975 | 1 | 3.04 | 0.0885 | –
B² | 1.553 | 1 | 0.95 | 0.3357 | –
G·P | 2.319 | 1 | 1.41 | 0.2406 | –
G·B | 17.204 | 1 | 10.5 | 0.0023 | ○
P·B | 9.114 | 1 | 5.56 | 0.0229 | ○
Residual | 72.117 | 44

## ANOVA_Angle
ANOVA — Sidewall Angle (°)
OLS 2차모형 · R²=0.984 · typ-II SS. (고정 합성데이터의 분석 출력값)
Source | SS | df | F | p-value | 유의(95%)
G (CHF₃) | 71.515 | 1 | 270.28 | 0 | ○
P (Press) | 243.568 | 1 | 920.53 | 0 | ○
B (Bias) | 339.665 | 1 | 1283.72 | 0 | ○
G² | 4.605 | 1 | 17.4 | 0.0001 | ○
P² | 7.353 | 1 | 27.79 | 0 | ○
B² | 6.356 | 1 | 24.02 | 0 | ○
G·P | 0.003 | 1 | 0.01 | 0.912 | –
G·B | 38.939 | 1 | 147.16 | 0 | ○
P·B | 13.024 | 1 | 49.22 | 0 | ○
Residual | 11.642 | 44

## Regression
회귀분석 — 2차 반응표면 (LINEST 실시간)
아래 LINEST 배열은 계수를 역순으로 반환(마지막 예측변수→절편). Tidy 표에서 올바로 매핑함.
회귀계수 (LINEST · 실시간, 역순 반환) | [10 empty] | R²
Undercut | 0.61625 | -0.8466667 | 0.3108333 | 0.3597222 | 0.6438889 | 1.718056 | 1.701389 | 3.778333 | -6.738056 | 20.09481 | 0.9698921
Angle | -0.7366667 | 1.27375 | 0.01166667 | -0.7277778 | -0.7827778 | -0.6194444 | 3.071667 | -2.601111 | -1.409444 | 81.46315 | 0.9841962
Tidy 계수표 (코딩 -1..+1)
Term | Undercut 계수 | Angle 계수
절편 | 20.09481 | 81.46315
G (CHF₃) | -6.738056 | -1.409444
P (Press) | 3.778333 | -2.601111
B (Bias) | 1.701389 | 3.071667
G² | 1.718056 | -0.6194444
P² | 0.6438889 | -0.7827778
B² | 0.3597222 | -0.7277778
G·P | 0.3108333 | 0.01166667
G·B | -0.8466667 | 1.27375
P·B | 0.61625 | -0.7366667
R² | 0.9698921 | 0.9841962

## Optimization
개선 시나리오 예측 (회귀식 · 코딩 입력)
G/P/B에 코딩값(-1~+1) 입력 → 두 응답 예측. 계수는 Regression Tidy표 참조(실시간).
시나리오 | G | P | B | CHF₃% | Press | Bias | 예측 Undercut | 예측 Angle
현공정 (CF₄/100/50) | -1 | 0 | 0 | 0 | 100 | 50 | 28.55093 | 82.25315
개선안 A: Press↓ | -1 | -1 | 0 | 0 | 50 | 50 | 25.72731 | 84.08315
개선안 B: Press↓+Bias↑ | -1 | -1 | 1 | 0 | 50 | 75 | 28.01884 | 85.88995
★ 최적점: Pass↑+Press↓+Bias↑ | 1 | -1 | 1 | 40 | 50 | 75 | 12.22773 | 85.59523
G:0%→+1=40% · P:-1=50,0=100,+1=150 · B:-1=25,0=50,+1=75